## Sheet1
Ед. изм. | Cr Concentration | Mn Concentration | Co Concentration | Ni Concentration | Cu Concentration | Mo Concentration | Показание # | Дата | Время
%
<LOD | 0.133 | 0.574 |  | 0.053 | 0.240
<LOD | 0.147 | 0.573 |  | 0.052 | 0.246
<LOD | 0.136 | 0.564 |  | 0.047 | 0.228
<LOD | 0.139 | 0.571 |  | 0.051 | 0.238